## Resultados
Flota | Bus | Viscosidad a 100°C (Cst) | Límite mínimo Viscosidad | Límite Máximo Viscosidad | Aluminio | Límite Máximo Alumino | Hierro | Límite Máximo Hierro | Cromo | Límite Máximo Cromo | Cobre | Límite Máximo Cobre | Plomo | Límite Máximo Plomo | Sodio | Límite Máximo Sodio | Silicio | Límite Máximo silicio
UPA 400 | K001 | 0 | 14 | 16.7 | 19 | 10 | 73 | 100 | 4 | 5 | 4 | 10 | 3 | 20 | 76 | 50 | 12 | 20
UPA 400 | K002 | 15.1 | 14 | 16.7 | 5 | 10 | 61 | 100 | 2 | 5 | 3 | 10 | 1 | 20 | 8 | 50 | 11 | 20
UPA 400 | K003 | 16.1 | 14 | 16.7 | 7 | 10 | 87 | 100 | 5 | 5 | 40 | 10 | 5 | 20 | 9 | 50 | 9 | 20
UPA 400 | K004 | 15 | 14 | 16.7 | 5 | 10 | 88 | 100 | 3 | 5 | 7 | 10 | 2 | 20 | 9 | 50 | 14 | 20
UPA 400 | K005 | 14.8 | 14 | 16.7 | 4 | 10 | 38 | 100 | 2 | 5 | 2 | 10 | 1 | 20 | 2 | 50 | 10 | 20
UPA 400 | K006 | 15 | 14 | 16.7 | 4 | 10 | 75 | 100 | 2 | 5 | 6 | 10 | 3 | 20 | 4 | 50 | 10 | 20
UPA 400 | K007 | 15.4 | 14 | 16.7 | 6 | 10 | 119 | 100 | 3 | 5 | 7 | 10 | 4 | 20 | 81 | 50 | 19 | 20
UPA 400 | K008 | 14.8 | 14 | 16.7 | 6 | 10 | 67 | 100 | 2 | 5 | 6 | 10 | 3 | 20 | 11 | 50 | 14 | 20
UPA 400 | K009 | 15.5 | 14 | 16.7 | 6 | 10 | 154 | 100 | 3 | 5 | 14 | 10 | 11 | 20 | 6 | 50 | 14 | 20
UPA 400 | K010 | 15.6 | 14 | 16.7 | 9 | 10 | 72 | 100 | 3 | 5 | 12 | 10 | 3 | 20 | 16 | 50 | 12 | 20
UPA 400 | K011 | 15.8 | 14 | 16.7 | 5 | 10 | 81 | 100 | 1 | 5 | 3 | 10 | 4 | 20 | 9 | 50 | 17 | 20
UPA 400 | K012 | 15.9 | 14 | 16.7 | 5 | 10 | 127 | 100 | 2 | 5 | 4 | 10 | 4 | 20 | 12 | 50 | 15 | 20
UPA 400 | K013 | 15.6 | 14 | 16.7 | 6 | 10 | 122 | 100 | 3 | 5 | 5 | 10 | 12 | 20 | 73 | 50 | 14 | 20
UPA 400 | K014 | 0 | 14 | 16.7 | 9 | 10 | 85 | 100 | 3 | 5 | 4 | 10 | 1 | 20 | 71 | 50 | 11 | 20
UPA 400 | K015 | 0 | 14 | 16.7 | 2 | 10 | 13 | 100 | 2 | 5 | 22 | 10 | 35 | 20 | 1937 | 50 | 4 | 20
UPA 400 | K016 | 0 | 14 | 16.7 | 7 | 10 | 71 | 100 | 6 | 5 | 28 | 10 | 19 | 20 | 109 | 50 | 13 | 20
UPA 400 | K017 | 14.9 | 14 | 16.7 | 8 | 10 | 134 | 100 | 9 | 5 | 42 | 10 | 11 | 20 | 7 | 50 | 24 | 20
UPA 400 | K018 | 15.5 | 14 | 16.7 | 5 | 10 | 69 | 100 | 2 | 5 | 6 | 10 | 2 | 20 | 7 | 50 | 14 | 20
UPA 400 | K019 | 15.8 | 14 | 16.7 | 11 | 10 | 153 | 100 | 5 | 5 | 5 | 10 | 4 | 20 | 71 | 50 | 14 | 20
UPA 400 | K020 | 16.6 | 14 | 16.7 | 9 | 10 | 151 | 100 | 6 | 5 | 66 | 10 | 139 | 20 | 8 | 50 | 26 | 20
UPA 400 | K021 | 15 | 14 | 16.7 | 2 | 10 | 16 | 100 | 1 | 5 | 1 | 10 | 0 | 20 | 3 | 50 | 8 | 20
UPA 400 | K022 | 14.1 | 14 | 16.7 | 6 | 10 | 72 | 100 | 3 | 5 | 4 | 10 | 2 | 20 | 10 | 50 | 17 | 20
UPA 400 | K023 | 15.1 | 14 | 16.7 | 7 | 10 | 87 | 100 | 4 | 5 | 16 | 10 | 6 | 20 | 85 | 50 | 22 | 20
UPA 400 | K024 | 15.1 | 14 | 16.7 | 5 | 10 | 62 | 100 | 3 | 5 | 3 | 10 | 3 | 20 | 8 | 50 | 12 | 20
UPA 400 | K025 | 14.9 | 14 | 16.7 | 6 | 10 | 71 | 100 | 2 | 5 | 3 | 10 | 2 | 20 | 7 | 50 | 15 | 20
UPA 400 | K026 | 0 | 14 | 16.7 | 3 | 10 | 23 | 100 | 1 | 5 | 82 | 10 | 8 | 20 | 113 | 50 | 16 | 20
UPA 400 | K027 | 16.6 | 14 | 16.7 | 5 | 10 | 55 | 100 | 3 | 5 | 3 | 10 | 1 | 20 | 73 | 50 | 13 | 20
UPA 400 | K028 | 15 | 14 | 16.7 | 7 | 10 | 65 | 100 | 5 | 5 | 10 | 10 | 25 | 20 | 253 | 50 | 13 | 20
UPA 400 | K029 | 16.5 | 14 | 16.7 | 5 | 10 | 200 | 100 | 10 | 5 | 7 | 10 | 2 | 20 | 12 | 50 | 11 | 20
UPA 400 | K030 | 0 | 14 | 16.7 | 6 | 10 | 80 | 100 | 3 | 5 | 4 | 10 | 2 | 20 | 8 | 50 | 11 | 20
UPA 400 | K031 | 15.9 | 14 | 16.7 | 2 | 10 | 33 | 100 | 1 | 5 | 227 | 10 | 25 | 20 | 93 | 50 | 13 | 20
UPA 400 | K032 | 16 | 14 | 16.7 | 16 | 10 | 214 | 100 | 10 | 5 | 60 | 10 | 77 | 20 | 8 | 50 | 20 | 20
UPA 400 | K033 | 16.2 | 14 | 16.7 | 5 | 10 | 83 | 100 | 3 | 5 | 9 | 10 | 4 | 20 | 9 | 50 | 12 | 20
UPA 400 | K034 | 13.9 | 14 | 16.7 | 4 | 10 | 38 | 100 | 6 | 5 | 5 | 10 | 5 | 20 | 35 | 50 | 10 | 20
UPA 400 | K035 | 15.6 | 14 | 16.7 | 4 | 10 | 43 | 100 | 2 | 5 | 8 | 10 | 1 | 20 | 8 | 50 | 17 | 20
UPA 400 | K036 | 15.6 | 14 | 16.7 | 5 | 10 | 70 | 100 | 2 | 5 | 2 | 10 | 2 | 20 | 74 | 50 | 9 | 20
UPA 400 | K037 | 14.8 | 14 | 16.7 | 4 | 10 | 60 | 100 | 3 | 5 | 3 | 10 | 3 | 20 | 7 | 50 | 9 | 20
UPA 400 | K038 | 16.1 | 14 | 16.7 | 9 | 10 | 149 | 100 | 8 | 5 | 7 | 10 | 3 | 20 | 9 | 50 | 16 | 20
UPA 400 | K039 | 15.2 | 14 | 16.7 | 8 | 10 | 154 | 100 | 3 | 5 | 11 | 10 | 13 | 20 | 204 | 50 | 19 | 20
UPA 400 | K040 | 14.8 | 14 | 16.7 | 9 | 10 | 113 | 100 | 11 | 5 | 66 | 10 | 27 | 20 | 10 | 50 | 23 | 20
UPA 400 | K041 | 14.9 | 14 | 16.7 | 4 | 10 | 71 | 100 | 4 | 5 | 2 | 10 | 1 | 20 | 6 | 50 | 12 | 20
UPA 400 | K042 | 15.6 | 14 | 16.7 | 10 | 10 | 69 | 100 | 2 | 5 | 3 | 10 | 3 | 20 | 8 | 50 | 19 | 20
UPA 400 | K043 | 15.8 | 14 | 16.7 | 5 | 10 | 73 | 100 | 3 | 5 | 11 | 10 | 1 | 20 | 8 | 50 | 11 | 20
UPA 400 | K044 | 15.9 | 14 | 16.7 | 6 | 10 | 78 | 100 | 5 | 5 | 35 | 10 | 70 | 20 | 54 | 50 | 18 | 20
UPA 400 | K045 | 16.4 | 14 | 16.7 | 8 | 10 | 123 | 100 | 4 | 5 | 25 | 10 | 8 | 20 | 79 | 50 | 13 | 20
UPA 400 | K046 | 15.6 | 14 | 16.7 | 7 | 10 | 97 | 100 | 4 | 5 | 1882 | 10 | 117 | 20 | 329 | 50 | 20 | 20
UPA 400 | K047 | 15.9 | 14 | 16.7 | 5 | 10 | 94 | 100 | 6 | 5 | 12 | 10 | 5 | 20 | 33 | 50 | 13 | 20
UPA 400 | K048 | 15 | 14 | 16.7 | 5 | 10 | 130 | 100 | 5 | 5 | 8 | 10 | 3 | 20 | 8 | 50 | 18 | 20
UPA 400 | K049 | 15.6 | 14 | 16.7 | 5 | 10 | 82 | 100 | 2 | 5 | 18 | 10 | 2 | 20 | 9 | 50 | 14 | 20
UPA 400 | K050 | 0 | 14 | 16.7 | 2 | 10 | 33 | 100 | 2 | 5 | 82 | 10 | 43 | 20 | 150 | 50 | 15 | 20
UPA 400 | K051 | 16.1 | 14 | 16.7 | 6 | 10 | 75 | 100 | 3 | 5 | 8 | 10 | 3 | 20 | 11 | 50 | 12 | 20
UPA 400 | K052 | 15.2 | 14 | 16.7 | 10 | 10 | 84 | 100 | 7 | 5 | 4 | 10 | 1 | 20 | 5 | 50 | 23 | 20
UPA 400 | K053 | 15.4 | 14 | 16.7 | 6 | 10 | 73 | 100 | 3 | 5 | 4 | 10 | 0 | 20 | 9 | 50 | 12 | 20
UPA 400 | K054 | 16.2 | 14 | 16.7 | 7 | 10 | 105 | 100 | 5 | 5 | 6 | 10 | 5 | 20 | 8 | 50 | 21 | 20
UPA 400 | K055 | 15.6 | 14 | 16.7 | 5 | 10 | 92 | 100 | 5 | 5 | 25 | 10 | 6 | 20 | 21 | 50 | 18 | 20
UPA 400 | K056 | 16.2 | 14 | 16.7 | 5 | 10 | 90 | 100 | 2 | 5 | 2 | 10 | 2 | 20 | 9 | 50 | 11 | 20
UPA 400 | K057 | 15.6 | 14 | 16.7 | 4 | 10 | 103 | 100 | 5 | 5 | 6 | 10 | 9 | 20 | 8 | 50 | 13 | 20
UPA 400 | K058 | 15.8 | 14 | 16.7 | 9 | 10 | 125 | 100 | 5 | 5 | 9 | 10 | 8 | 20 | 6 | 50 | 17 | 20
UPA 400 | K059 | 15.6 | 14 | 16.7 | 4 | 10 | 71 | 100 | 4 | 5 | 42 | 10 | 22 | 20 | 200 | 50 | 15 | 20
UPA 400 | K060 | 15.4 | 14 | 16.7 | 7 | 10 | 143 | 100 | 9 | 5 | 10 | 10 | 4 | 20 | 7 | 50 | 20 | 20
UPA 400 | K061 | 16 | 14 | 16.7 | 6 | 10 | 57 | 100 | 3 | 5 | 6 | 10 | 6 | 20 | 2 | 50 | 12 | 20
UPA 400 | K062 | 0 | 14 | 16.7 | 2 | 10 | 25 | 100 | 3 | 5 | 33 | 10 | 44 | 20 | 597 | 50 | 8 | 20
UPA 400 | K063 | 15.6 | 14 | 16.7 | 11 | 10 | 56 | 100 | 4 | 5 | 10 | 10 | 8 | 20 | 9 | 50 | 11 | 20
UPA 400 | K064 | 15.8 | 14 | 16.7 | 3 | 10 | 61 | 100 | 3 | 5 | 2 | 10 | 4 | 20 | 2 | 50 | 14 | 20
UPA 400 | K065 | 15.8 | 14 | 16.7 | 3 | 10 | 43 | 100 | 4 | 5 | 2 | 10 | 1 | 20 | 5 | 50 | 14 | 20
UPA 400 | K066 | 15.5 | 14 | 16.7 | 6 | 10 | 91 | 100 | 5 | 5 | 8 | 10 | 6 | 20 | 44 | 50 | 17 | 20
UPA 400 | K067 | 0 | 14 | 16.7 | 6 | 10 | 92 | 100 | 5 | 5 | 13 | 10 | 1 | 20 | 70 | 50 | 10 | 20
UPA 400 | K068 | 0 | 14 | 16.7 | 5 | 10 | 70 | 100 | 2 | 5 | 3 | 10 | 1 | 20 | 11 | 50 | 10 | 20
UPA 400 | K069 | 16 | 14 | 16.7 | 4 | 10 | 102 | 100 | 5 | 5 | 14 | 10 | 3 | 20 | 7 | 50 | 11 | 20
UPA 400 | K070 | 15.3 | 14 | 16.7 | 16 | 10 | 237 | 100 | 8 | 5 | 23 | 10 | 7 | 20 | 84 | 50 | 40 | 20
UPA 400 | K071 | 15.4 | 14 | 16.7 | 9 | 10 | 83 | 100 | 9 | 5 | 3 | 10 | 1 | 20 | 9 | 50 | 17 | 20
UPA 400 | K072 | 15.2 | 14 | 16.7 | 3 | 10 | 40 | 100 | 3 | 5 | 3 | 10 | 1 | 20 | 3 | 50 | 13 | 20
UPA 400 | K073 | 16.1 | 14 | 16.7 | 3 | 10 | 69 | 100 | 2 | 5 | 1 | 10 | 0 | 20 | 6 | 50 | 9 | 20
UPA 400 | K074 | 16.3 | 14 | 16.7 | 5 | 10 | 64 | 100 | 2 | 5 | 3 | 10 | 1 | 20 | 7 | 50 | 11 | 20
UPA 400 | K075 | 15 | 14 | 16.7 | 6 | 10 | 45 | 100 | 3 | 5 | 2 | 10 | 2 | 20 | 5 | 50 | 15 | 20
UPA 400 | K076 | 15.8 | 14 | 16.7 | 3 | 10 | 50 | 100 | 4 | 5 | 6 | 10 | 5 | 20 | 46 | 50 | 11 | 20
UPA 400 | K077 | 15.8 | 14 | 16.7 | 5 | 10 | 78 | 100 | 4 | 5 | 10 | 10 | 5 | 20 | 44 | 50 | 13 | 20
UPA 400 | K078 | 0 | 14 | 16.7 | 8 | 10 | 58 | 100 | 3 | 5 | 90 | 10 | 22 | 20 | 190 | 50 | 14 | 20
UPA 400 | K079 | 0 | 14 | 16.7 | 43 | 10 | 113 | 100 | 6 | 5 | 23 | 10 | 2 | 20 | 8 | 50 | 14 | 20
UPA 400 | K080 | 15.6 | 14 | 16.7 | 5 | 10 | 70 | 100 | 3 | 5 | 22 | 10 | 3 | 20 | 10 | 50 | 13 | 20
UPA 400 | K081 | 15.8 | 14 | 16.7 | 4 | 10 | 91 | 100 | 3 | 5 | 7 | 10 | 4 | 20 | 7 | 50 | 12 | 20
UPA 400 | K082 | 0 | 14 | 16.7 | 2 | 10 | 21 | 100 | 2 | 5 | 160 | 10 | 47 | 20 | 144 | 50 | 13 | 20
UPA 400 | K083 | 15.6 | 14 | 16.7 | 4 | 10 | 118 | 100 | 4 | 5 | 9 | 10 | 4 | 20 | 10 | 50 | 12 | 20
UPA 400 | K084 | 17.3 | 14 | 16.7 | 5 | 10 | 76 | 100 | 5 | 5 | 19 | 10 | 2 | 20 | 84 | 50 | 12 | 20
UPA 400 | K085 | 16.6 | 14 | 16.7 | 7 | 10 | 138 | 100 | 11 | 5 | 25 | 10 | 8 | 20 | 103 | 50 | 12 | 20
UPA 400 | K086 | 15.4 | 14 | 16.7 | 6 | 10 | 69 | 100 | 4 | 5 | 77 | 10 | 39 | 20 | 164 | 50 | 15 | 20
UPA 400 | K087 | 15.4 | 14 | 16.7 | 5 | 10 | 67 | 100 | 3 | 5 | 188 | 10 | 10 | 20 | 138 | 50 | 16 | 20
UPA 400 | K088 | 15.5 | 14 | 16.7 | 11 | 10 | 96 | 100 | 5 | 5 | 10 | 10 | 12 | 20 | 18 | 50 | 23 | 20
UPA 400 | K089 | 15.7 | 14 | 16.7 | 5 | 10 | 87 | 100 | 3 | 5 | 177 | 10 | 42 | 20 | 241 | 50 | 15 | 20
UPA 400 | K090 | 0 | 14 | 16.7 | 8 | 10 | 100 | 100 | 5 | 5 | 156 | 10 | 144 | 20 | 193 | 50 | 15 | 20
UPA 400 | K091 | 15.9 | 14 | 16.7 | 5 | 10 | 42 | 100 | 2 | 5 | 5 | 10 | 6 | 20 | 9 | 50 | 9 | 20
UPA 400 | K092 | 0 | 14 | 16.7 | 7 | 10 | 68 | 100 | 6 | 5 | 81 | 10 | 18 | 20 | 645 | 50 | 24 | 20
UPA 400 | K093 | 15.4 | 14 | 16.7 | 4 | 10 | 73 | 100 | 6 | 5 | 2 | 10 | 2 | 20 | 6 | 50 | 12 | 20
UPA 400 | K094 | 15.2 | 14 | 16.7 | 4 | 10 | 90 | 100 | 4 | 5 | 6 | 10 | 0 | 20 | 7 | 50 | 21 | 20
UPA 400 | K095 | 16.2 | 14 | 16.7 | 8 | 10 | 126 | 100 | 8 | 5 | 72 | 10 | 38 | 20 | 810 | 50 | 27 | 20
UPA 400 | K096 | 15.2 | 14 | 16.7 | 3 | 10 | 57 | 100 | 2 | 5 | 7 | 10 | 0 | 20 | 7 | 50 | 14 | 20
UPA 400 | K097 | 15.7 | 14 | 16.7 | 7 | 10 | 130 | 100 | 7 | 5 | 77 | 10 | 21 | 20 | 37 | 50 | 17 | 20
UPA 400 | K098 | 15.6 | 14 | 16.7 | 6 | 10 | 38 | 100 | 2 | 5 | 3 | 10 | 4 | 20 | 6 | 50 | 11 | 20
UPA 400 | K099 | 17.1 | 14 | 16.7 | 24 | 10 | 152 | 100 | 8 | 5 | 7 | 10 | 4 | 20 | 8 | 50 | 20 | 20
UPA 400 | K100 | 15.7 | 14 | 16.7 | 4 | 10 | 61 | 100 | 2 | 5 | 2 | 10 | 2 | 20 | 1 | 50 | 11 | 20
UPA 400 | K101 | 15.9 | 14 | 16.7 | 25 | 10 | 96 | 100 | 4 | 5 | 7 | 10 | 4 | 20 | 4 | 50 | 16 | 20
UPA 400 | K102 | 15.7 | 14 | 16.7 | 4 | 10 | 47 | 100 | 3 | 5 | 6 | 10 | 2 | 20 | 75 | 50 | 8 | 20
UPA 400 | K103 | 15.6 | 14 | 16.7 | 6 | 10 | 100 | 100 | 4 | 5 | 22 | 10 | 3 | 20 | 94 | 50 | 23 | 20
UPA 400 | K104 | 16.7 | 14 | 16.7 | 11 | 10 | 82 | 100 | 4 | 5 | 51 | 10 | 16 | 20 | 6 | 50 | 17 | 20
UPA 400 | K105 | 0 | 14 | 16.7 | 9 | 10 | 94 | 100 | 4 | 5 | 9 | 10 | 5 | 20 | 7 | 50 | 13 | 20
O500 | K106 | 15.9 | 14 | 16.7 | 2 | 10 | 25 | 100 | 1 | 5 | 2 | 10 | 0 | 20 | 4 | 50 | 8 | 20
O500 | K107 | 15.4 | 14 | 16.7 | 3 | 10 | 41 | 100 | 3 | 5 | 5 | 10 | 7 | 20 | 6 | 50 | 11 | 20
O500 | K108 | 15.9 | 14 | 16.7 | 2 | 10 | 58 | 100 | 1 | 5 | 2 | 10 | 0 | 20 | 7 | 50 | 11 | 20
O500 | K109 | 15.4 | 14 | 16.7 | 3 | 10 | 32 | 100 | 2 | 5 | 2 | 10 | 1 | 20 | 4 | 50 | 9 | 20
O500 | K110 | 15.3 | 14 | 16.7 | 4 | 10 | 69 | 100 | 1 | 5 | 27 | 10 | 8 | 20 | 6 | 50 | 11 | 20
O500 | K111 | 15.7 | 14 | 16.7 | 3 | 10 | 32 | 100 | 2 | 5 | 4 | 10 | 12 | 20 | 6 | 50 | 9 | 20
O500 | K112 | 15.3 | 14 | 16.7 | 5 | 10 | 32 | 100 | 1 | 5 | 1 | 10 | 0 | 20 | 5 | 50 | 12 | 20
O500 | K113 | 14.3 | 14 | 16.7 | 2 | 10 | 27 | 100 | 1 | 5 | 2 | 10 | 0 | 20 | 5 | 50 | 9 | 20
O500 | K114 | 15.5 | 14 | 16.7 | 3 | 10 | 27 | 100 | 1 | 5 | 2 | 10 | 0 | 20 | 5 | 50 | 11 | 20
O500 | K115 | 15.4 | 14 | 16.7 | 2 | 10 | 34 | 100 | 1 | 5 | 2 | 10 | 0 | 20 | 4 | 50 | 11 | 20
O500 | K116 | 14.2 | 14 | 16.7 | 2 | 10 | 23 | 100 | 1 | 5 | 1 | 10 | 0 | 20 | 4 | 50 | 8 | 20
O500 | K117 | 15.4 | 14 | 16.7 | 2 | 10 | 50 | 100 | 1 | 5 | 2 | 10 | 0 | 20 | 5 | 50 | 10 | 20
O500 | K118 | 15.6 | 14 | 16.7 | 5 | 10 | 34 | 100 | 1 | 5 | 11 | 10 | 0 | 20 | 10 | 50 | 14 | 20
O500 | K119 | 15.5 | 14 | 16.7 | 4 | 10 | 22 | 100 | 3 | 5 | 3 | 10 | 5 | 20 | 1 | 50 | 13 | 20
O500 | K120 | 15.5 | 14 | 16.7 | 2 | 10 | 27 | 100 | 1 | 5 | 3 | 10 | 0 | 20 | 5 | 50 | 9 | 20
O500 | K121 | 15.6 | 14 | 16.7 | 2 | 10 | 35 | 100 | 1 | 5 | 2 | 10 | 0 | 20 | 5 | 50 | 10 | 20
O500 | K122 | 16.7 | 14 | 16.7 | 4 | 10 | 60 | 100 | 2 | 5 | 4 | 10 | 0 | 20 | 8 | 50 | 10 | 20
O500 | K123 | 16.1 | 14 | 16.7 | 3 | 10 | 34 | 100 | 1 | 5 | 3 | 10 | 0 | 20 | 5 | 50 | 8 | 20
O500 | K124 | 15.3 | 14 | 16.7 | 2 | 10 | 58 | 100 | 2 | 5 | 12 | 10 | 0 | 20 | 6 | 50 | 10 | 20
O500 | K125 | 15.4 | 14 | 16.7 | 3 | 10 | 37 | 100 | 1 | 5 | 2 | 10 | 0 | 20 | 5 | 50 | 12 | 20
O500 | K126 | 15.9 | 14 | 16.7 | 2 | 10 | 40 | 100 | 2 | 5 | 1 | 10 | 0 | 20 | 4 | 50 | 8 | 20
O500 | K127 | 15.6 | 14 | 16.7 | 7 | 10 | 41 | 100 | 1 | 5 | 2 | 10 | 0 | 20 | 5 | 50 | 11 | 20
O500 | K128 | 15.4 | 14 | 16.7 | 3 | 10 | 32 | 100 | 2 | 5 | 3 | 10 | 3 | 20 | 2 | 50 | 10 | 20
O500 | K129 | 15.3 | 14 | 16.7 | 4 | 10 | 49 | 100 | 2 | 5 | 21 | 10 | 6 | 20 | 11 | 50 | 11 | 20
O500 | K130 | 15 | 14 | 16.7 | 2 | 10 | 26 | 100 | 2 | 5 | 2 | 10 | 0 | 20 | 4 | 50 | 8 | 20
O500 | K131 | 16.5 | 14 | 16.7 | 3 | 10 | 36 | 100 | 1 | 5 | 2 | 10 | 0 | 20 | 4 | 50 | 9 | 20
O500 | K132 | 15.9 | 14 | 16.7 | 3 | 10 | 30 | 100 | 3 | 5 | 4 | 10 | 6 | 20 | 6 | 50 | 9 | 20
O500 | K133 | 14.8 | 14 | 16.7 | 6 | 10 | 61 | 100 | 2 | 5 | 6 | 10 | 0 | 20 | 4 | 50 | 22 | 20
O500 | K134 | 15.4 | 14 | 16.7 | 2 | 10 | 25 | 100 | 1 | 5 | 1 | 10 | 3 | 20 | 5 | 50 | 9 | 20
O500 | K135 | 16 | 14 | 16.7 | 4 | 10 | 33 | 100 | 2 | 5 | 2 | 10 | 4 | 20 | 6 | 50 | 8 | 20
O500 | K136 | 15.8 | 14 | 16.7 | 3 | 10 | 50 | 100 | 1 | 5 | 2 | 10 | 0 | 20 | 5 | 50 | 11 | 20
O500 | K137 | 15.1 | 14 | 16.7 | 3 | 10 | 19 | 100 | 1 | 5 | 2 | 10 | 3 | 20 | 5 | 50 | 8 | 20
O500 | K138 | 15.1 | 14 | 16.7 | 2 | 10 | 28 | 100 | 1 | 5 | 2 | 10 | 0 | 20 | 5 | 50 | 11 | 20
O500 | K139 | 14.9 | 14 | 16.7 | 5 | 10 | 46 | 100 | 1 | 5 | 7 | 10 | 0 | 20 | 6 | 50 | 12 | 20
O500 | K140 | 15.4 | 14 | 16.7 | 2 | 10 | 28 | 100 | 1 | 5 | 1 | 10 | 0 | 20 | 5 | 50 | 11 | 20
O500 | K141 | 15.5 | 14 | 16.7 | 2 | 10 | 28 | 100 | 1 | 5 | 1 | 10 | 0 | 20 | 5 | 50 | 9 | 20
O500 | K142 | 15.6 | 14 | 16.7 | 2 | 10 | 32 | 100 | 1 | 5 | 2 | 10 | 0 | 20 | 4 | 50 | 10 | 20
O500 | K143 | 15.4 | 14 | 16.7 | 2 | 10 | 18 | 100 | 1 | 5 | 2 | 10 | 0 | 20 | 4 | 50 | 9 | 20
O500 | K144 | 15.9 | 14 | 16.7 | 3 | 10 | 28 | 100 | 1 | 5 | 1 | 10 | 0 | 20 | 5 | 50 | 10 | 20
O500 | K145 | 0 | 14 | 16.7 | 3 | 10 | 33 | 100 | 1 | 5 | 2 | 10 | 3 | 20 | 2 | 50 | 9 | 20
O500 | K146 | 15.2 | 14 | 16.7 | 2 | 10 | 29 | 100 | 1 | 5 | 2 | 10 | 0 | 20 | 5 | 50 | 10 | 20
O500 | K147 | 15.8 | 14 | 16.7 | 4 | 10 | 34 | 100 | 1 | 5 | 2 | 10 | 0 | 20 | 7 | 50 | 12 | 20
O500 | K148 | 15.6 | 14 | 16.7 | 2 | 10 | 26 | 100 | 2 | 5 | 2 | 10 | 3 | 20 | 5 | 50 | 9 | 20
O500 | K149 | 15.4 | 14 | 16.7 | 2 | 10 | 25 | 100 | 1 | 5 | 2 | 10 | 0 | 20 | 4 | 50 | 7 | 20
O500 | K150 | 15.2 | 14 | 16.7 | 2 | 10 | 25 | 100 | 1 | 5 | 2 | 10 | 0 | 20 | 4 | 50 | 12 | 20
O500 | K151 | 16.1 | 14 | 16.7 | 2 | 10 | 34 | 100 | 1 | 5 | 2 | 10 | 0 | 20 | 4 | 50 | 8 | 20
O500 | K152 | 15.6 | 14 | 16.7 | 2 | 10 | 31 | 100 | 1 | 5 | 2 | 10 | 0 | 20 | 7 | 50 | 10 | 20
EURO V | K153 | 14.6 | 14 | 16.7 | 2 | 10 | 30 | 100 | 1 | 5 | 3 | 10 | 0 | 20 | 5 | 50 | 19 | 20
EURO V | K154 | 14.9 | 14 | 16.7 | 7 | 10 | 71 | 100 | 2 | 5 | 3 | 10 | 0 | 20 | 4 | 50 | 14 | 20
EURO V | K155 | 16.2 | 14 | 16.7 | 4 | 10 | 86 | 100 | 4 | 5 | 22 | 10 | 4 | 20 | 25 | 50 | 20 | 20
EURO V | K156 | 14.7 | 14 | 16.7 | 2 | 10 | 35 | 100 | 1 | 5 | 3 | 10 | 0 | 20 | 5 | 50 | 13 | 20
EURO V | K157 | 14.3 | 14 | 16.7 | 2 | 10 | 26 | 100 | 1 | 5 | 2 | 10 | 2 | 20 | 4 | 50 | 13 | 20
EURO V | K158 | 14.7 | 14 | 16.7 | 2 | 10 | 15 | 100 | 1 | 5 | 2 | 10 | 0 | 20 | 5 | 50 | 16 | 20
EURO V | K159 | 15.1 | 14 | 16.7 | 2 | 10 | 21 | 100 | 1 | 5 | 3 | 10 | 0 | 20 | 5 | 50 | 13 | 20
EURO V | K160 | 15.1 | 14 | 16.7 | 2 | 10 | 33 | 100 | 2 | 5 | 2 | 10 | 0 | 20 | 5 | 50 | 13 | 20
EURO V | K161 | 14.3 | 14 | 16.7 | 2 | 10 | 38 | 100 | 1 | 5 | 7 | 10 | 0 | 20 | 5 | 50 | 12 | 20
EURO V | K162 | 14.7 | 14 | 16.7 | 3 | 10 | 26 | 100 | 1 | 5 | 3 | 10 | 0 | 20 | 5 | 50 | 14 | 20
EURO V | K163 | 15.3 | 14 | 16.7 | 2 | 10 | 23 | 100 | 1 | 5 | 3 | 10 | 2 | 20 | 5 | 50 | 12 | 20
EURO V | K164 | 14.5 | 14 | 16.7 | 2 | 10 | 11 | 100 | 1 | 5 | 2 | 10 | 0 | 20 | 4 | 50 | 9 | 20
EURO V | K165 | 14.3 | 14 | 16.7 | 3 | 10 | 25 | 100 | 1 | 5 | 4 | 10 | 0 | 20 | 5 | 50 | 15 | 20
EURO V | K166 | 15.2 | 14 | 16.7 | 2 | 10 | 22 | 100 | 1 | 5 | 2 | 10 | 0 | 20 | 5 | 50 | 14 | 20
EURO V | K167 | 14.6 | 14 | 16.7 | 2 | 10 | 29 | 100 | 2 | 5 | 5 | 10 | 4 | 20 | 2 | 50 | 10 | 20
EURO V | K168 | 15.1 | 14 | 16.7 | 2 | 10 | 21 | 100 | 1 | 5 | 2 | 10 | 3 | 20 | 4 | 50 | 13 | 20
EURO V | K169 | 15.2 | 14 | 16.7 | 3 | 10 | 39 | 100 | 1 | 5 | 4 | 10 | 0 | 20 | 6 | 50 | 17 | 20
EURO V | K170 | 15 | 14 | 16.7 | 2 | 10 | 31 | 100 | 1 | 5 | 3 | 10 | 0 | 20 | 4 | 50 | 19 | 20
EURO V | K171 | 14.4 | 14 | 16.7 | 2 | 10 | 25 | 100 | 1 | 5 | 3 | 10 | 0 | 20 | 6 | 50 | 13 | 20

## Viscosidad
Flota | (Todas)
Etiquetas de fila | Suma de Viscosidad a 100°C (Cst) | Suma de Límite mínimo Viscosidad | Suma de Límite Máximo Viscosidad
K084 | 17.3 | 14 | 16.7
K099 | 17.1 | 14 | 16.7
K122 | 16.7 | 14 | 16.7
K104 | 16.7 | 14 | 16.7
K027 | 16.6 | 14 | 16.7
K085 | 16.6 | 14 | 16.7
K020 | 16.6 | 14 | 16.7
K029 | 16.5 | 14 | 16.7
K131 | 16.5 | 14 | 16.7
K045 | 16.4 | 14 | 16.7
K074 | 16.3 | 14 | 16.7
K056 | 16.2 | 14 | 16.7
K054 | 16.2 | 14 | 16.7
K095 | 16.2 | 14 | 16.7
K033 | 16.2 | 14 | 16.7
K155 | 16.2 | 14 | 16.7
K038 | 16.1 | 14 | 16.7
K123 | 16.1 | 14 | 16.7
K003 | 16.1 | 14 | 16.7
K051 | 16.1 | 14 | 16.7
K073 | 16.1 | 14 | 16.7
K151 | 16.1 | 14 | 16.7
K061 | 16 | 14 | 16.7
K135 | 16 | 14 | 16.7
K032 | 16 | 14 | 16.7
K069 | 16 | 14 | 16.7
K031 | 15.9 | 14 | 16.7
K144 | 15.9 | 14 | 16.7
K047 | 15.9 | 14 | 16.7
K044 | 15.9 | 14 | 16.7
K126 | 15.9 | 14 | 16.7
K012 | 15.9 | 14 | 16.7
K132 | 15.9 | 14 | 16.7
K106 | 15.9 | 14 | 16.7
K108 | 15.9 | 14 | 16.7
K101 | 15.9 | 14 | 16.7
K091 | 15.9 | 14 | 16.7
K058 | 15.8 | 14 | 16.7
K019 | 15.8 | 14 | 16.7
K043 | 15.8 | 14 | 16.7
K076 | 15.8 | 14 | 16.7
K065 | 15.8 | 14 | 16.7
K077 | 15.8 | 14 | 16.7
K136 | 15.8 | 14 | 16.7
K081 | 15.8 | 14 | 16.7
K147 | 15.8 | 14 | 16.7
K011 | 15.8 | 14 | 16.7
K064 | 15.8 | 14 | 16.7
K100 | 15.7 | 14 | 16.7
K102 | 15.7 | 14 | 16.7
K097 | 15.7 | 14 | 16.7
K111 | 15.7 | 14 | 16.7
K089 | 15.7 | 14 | 16.7
K142 | 15.6 | 14 | 16.7
K036 | 15.6 | 14 | 16.7
K080 | 15.6 | 14 | 16.7
K010 | 15.6 | 14 | 16.7
K098 | 15.6 | 14 | 16.7
K046 | 15.6 | 14 | 16.7
K059 | 15.6 | 14 | 16.7
K063 | 15.6 | 14 | 16.7
K127 | 15.6 | 14 | 16.7
K013 | 15.6 | 14 | 16.7
K057 | 15.6 | 14 | 16.7
K118 | 15.6 | 14 | 16.7
K152 | 15.6 | 14 | 16.7
K121 | 15.6 | 14 | 16.7
K049 | 15.6 | 14 | 16.7
K035 | 15.6 | 14 | 16.7
K148 | 15.6 | 14 | 16.7
K042 | 15.6 | 14 | 16.7
K103 | 15.6 | 14 | 16.7
K055 | 15.6 | 14 | 16.7
K083 | 15.6 | 14 | 16.7
K114 | 15.5 | 14 | 16.7
K066 | 15.5 | 14 | 16.7
K009 | 15.5 | 14 | 16.7
K120 | 15.5 | 14 | 16.7
K141 | 15.5 | 14 | 16.7
K018 | 15.5 | 14 | 16.7
K088 | 15.5 | 14 | 16.7
K119 | 15.5 | 14 | 16.7
K128 | 15.4 | 14 | 16.7
K007 | 15.4 | 14 | 16.7
K143 | 15.4 | 14 | 16.7
K087 | 15.4 | 14 | 16.7
K149 | 15.4 | 14 | 16.7
K093 | 15.4 | 14 | 16.7
K109 | 15.4 | 14 | 16.7
K071 | 15.4 | 14 | 16.7
K060 | 15.4 | 14 | 16.7
K107 | 15.4 | 14 | 16.7
K115 | 15.4 | 14 | 16.7
K125 | 15.4 | 14 | 16.7
K117 | 15.4 | 14 | 16.7
K140 | 15.4 | 14 | 16.7
K053 | 15.4 | 14 | 16.7
K134 | 15.4 | 14 | 16.7
K086 | 15.4 | 14 | 16.7
K112 | 15.3 | 14 | 16.7
K163 | 15.3 | 14 | 16.7
K129 | 15.3 | 14 | 16.7
K110 | 15.3 | 14 | 16.7
K070 | 15.3 | 14 | 16.7
K124 | 15.3 | 14 | 16.7
K166 | 15.2 | 14 | 16.7
K150 | 15.2 | 14 | 16.7
K096 | 15.2 | 14 | 16.7
K039 | 15.2 | 14 | 16.7
K072 | 15.2 | 14 | 16.7
K146 | 15.2 | 14 | 16.7
K169 | 15.2 | 14 | 16.7
K094 | 15.2 | 14 | 16.7
K052 | 15.2 | 14 | 16.7
K159 | 15.1 | 14 | 16.7
K137 | 15.1 | 14 | 16.7
K168 | 15.1 | 14 | 16.7
K023 | 15.1 | 14 | 16.7
K138 | 15.1 | 14 | 16.7
K024 | 15.1 | 14 | 16.7
K160 | 15.1 | 14 | 16.7
K002 | 15.1 | 14 | 16.7
K075 | 15 | 14 | 16.7
K170 | 15 | 14 | 16.7
K006 | 15 | 14 | 16.7
K028 | 15 | 14 | 16.7
K021 | 15 | 14 | 16.7
K048 | 15 | 14 | 16.7
K130 | 15 | 14 | 16.7
K004 | 15 | 14 | 16.7
K041 | 14.9 | 14 | 16.7
K025 | 14.9 | 14 | 16.7
K154 | 14.9 | 14 | 16.7
K017 | 14.9 | 14 | 16.7
K139 | 14.9 | 14 | 16.7
K037 | 14.8 | 14 | 16.7
K133 | 14.8 | 14 | 16.7
K005 | 14.8 | 14 | 16.7
K008 | 14.8 | 14 | 16.7
K040 | 14.8 | 14 | 16.7
K156 | 14.7 | 14 | 16.7
K158 | 14.7 | 14 | 16.7
K162 | 14.7 | 14 | 16.7
K153 | 14.6 | 14 | 16.7
K167 | 14.6 | 14 | 16.7
K164 | 14.5 | 14 | 16.7
K171 | 14.4 | 14 | 16.7
K113 | 14.3 | 14 | 16.7
K165 | 14.3 | 14 | 16.7
K161 | 14.3 | 14 | 16.7
K157 | 14.3 | 14 | 16.7
K116 | 14.2 | 14 | 16.7
K022 | 14.1 | 14 | 16.7
K034 | 13.9 | 14 | 16.7
K105 | 0 | 14 | 16.7
K016 | 0 | 14 | 16.7
K014 | 0 | 14 | 16.7
K079 | 0 | 14 | 16.7
K001 | 0 | 14 | 16.7
K068 | 0 | 14 | 16.7
K062 | 0 | 14 | 16.7
K082 | 0 | 14 | 16.7
K078 | 0 | 14 | 16.7
K145 | 0 | 14 | 16.7
K067 | 0 | 14 | 16.7
K026 | 0 | 14 | 16.7
K090 | 0 | 14 | 16.7
K015 | 0 | 14 | 16.7
K050 | 0 | 14 | 16.7
K030 | 0 | 14 | 16.7
K092 | 0 | 14 | 16.7
Total general | 2385 | 2394 | 2855.7

## Alumino
Flota | (Todas)
Etiquetas de fila | Suma de Aluminio | Suma de Límite Máximo Alumino
K079 | 43 | 10
K101 | 25 | 10
K099 | 24 | 10
K001 | 19 | 10
K032 | 16 | 10
K070 | 16 | 10
K104 | 11 | 10
K063 | 11 | 10
K019 | 11 | 10
K088 | 11 | 10
K042 | 10 | 10
K052 | 10 | 10
K014 | 9 | 10
K010 | 9 | 10
K020 | 9 | 10
K038 | 9 | 10
K071 | 9 | 10
K040 | 9 | 10
K058 | 9 | 10
K105 | 9 | 10
K039 | 8 | 10
K095 | 8 | 10
K090 | 8 | 10
K045 | 8 | 10
K078 | 8 | 10
K017 | 8 | 10
K085 | 7 | 10
K097 | 7 | 10
K046 | 7 | 10
K154 | 7 | 10
K003 | 7 | 10
K054 | 7 | 10
K016 | 7 | 10
K028 | 7 | 10
K092 | 7 | 10
K060 | 7 | 10
K127 | 7 | 10
K023 | 7 | 10
K051 | 6 | 10
K025 | 6 | 10
K044 | 6 | 10
K013 | 6 | 10
K133 | 6 | 10
K098 | 6 | 10
K075 | 6 | 10
K008 | 6 | 10
K030 | 6 | 10
K066 | 6 | 10
K103 | 6 | 10
K067 | 6 | 10
K007 | 6 | 10
K061 | 6 | 10
K022 | 6 | 10
K009 | 6 | 10
K053 | 6 | 10
K086 | 6 | 10
K004 | 5 | 10
K029 | 5 | 10
K049 | 5 | 10
K018 | 5 | 10
K043 | 5 | 10
K033 | 5 | 10
K024 | 5 | 10
K068 | 5 | 10
K112 | 5 | 10
K036 | 5 | 10
K139 | 5 | 10
K074 | 5 | 10
K089 | 5 | 10
K011 | 5 | 10
K091 | 5 | 10
K077 | 5 | 10
K048 | 5 | 10
K012 | 5 | 10
K027 | 5 | 10
K080 | 5 | 10
K118 | 5 | 10
K084 | 5 | 10
K055 | 5 | 10
K002 | 5 | 10
K056 | 5 | 10
K087 | 5 | 10
K047 | 5 | 10
K129 | 4 | 10
K083 | 4 | 10
K147 | 4 | 10
K093 | 4 | 10
K122 | 4 | 10
K094 | 4 | 10
K135 | 4 | 10
K034 | 4 | 10
K155 | 4 | 10
K035 | 4 | 10
K119 | 4 | 10
K100 | 4 | 10
K069 | 4 | 10
K102 | 4 | 10
K041 | 4 | 10
K006 | 4 | 10
K059 | 4 | 10
K005 | 4 | 10
K037 | 4 | 10
K110 | 4 | 10
K081 | 4 | 10
K057 | 4 | 10
K144 | 3 | 10
K109 | 3 | 10
K072 | 3 | 10
K064 | 3 | 10
K137 | 3 | 10
K026 | 3 | 10
K111 | 3 | 10
K123 | 3 | 10
K165 | 3 | 10
K125 | 3 | 10
K136 | 3 | 10
K096 | 3 | 10
K065 | 3 | 10
K128 | 3 | 10
K145 | 3 | 10
K169 | 3 | 10
K076 | 3 | 10
K131 | 3 | 10
K162 | 3 | 10
K132 | 3 | 10
K073 | 3 | 10
K107 | 3 | 10
K114 | 3 | 10
K160 | 2 | 10
K152 | 2 | 10
K168 | 2 | 10
K130 | 2 | 10
K156 | 2 | 10
K082 | 2 | 10
K164 | 2 | 10
K115 | 2 | 10
K113 | 2 | 10
K116 | 2 | 10
K124 | 2 | 10
K134 | 2 | 10
K158 | 2 | 10
K117 | 2 | 10
K126 | 2 | 10
K106 | 2 | 10
K166 | 2 | 10
K015 | 2 | 10
K170 | 2 | 10
K138 | 2 | 10
K151 | 2 | 10
K120 | 2 | 10
K153 | 2 | 10
K140 | 2 | 10
K021 | 2 | 10
K141 | 2 | 10
K157 | 2 | 10
K142 | 2 | 10
K159 | 2 | 10
K143 | 2 | 10
K161 | 2 | 10
K121 | 2 | 10
K163 | 2 | 10
K108 | 2 | 10
K031 | 2 | 10
K146 | 2 | 10
K167 | 2 | 10
K050 | 2 | 10
K062 | 2 | 10
K148 | 2 | 10
K171 | 2 | 10
K149 | 2 | 10
K150 | 2 | 10
Total general | 897 | 1710

## Hierro
Flota | (Todas)
Etiquetas de fila | Suma de Hierro | Suma de Límite Máximo Hierro
K070 | 237 | 100
K032 | 214 | 100
K029 | 200 | 100
K009 | 154 | 100
K039 | 154 | 100
K019 | 153 | 100
K099 | 152 | 100
K020 | 151 | 100
K038 | 149 | 100
K060 | 143 | 100
K085 | 138 | 100
K017 | 134 | 100
K048 | 130 | 100
K097 | 130 | 100
K012 | 127 | 100
K095 | 126 | 100
K058 | 125 | 100
K045 | 123 | 100
K013 | 122 | 100
K007 | 119 | 100
K083 | 118 | 100
K079 | 113 | 100
K040 | 113 | 100
K054 | 105 | 100
K057 | 103 | 100
K069 | 102 | 100
K103 | 100 | 100
K090 | 100 | 100
K046 | 97 | 100
K088 | 96 | 100
K101 | 96 | 100
K105 | 94 | 100
K047 | 94 | 100
K055 | 92 | 100
K067 | 92 | 100
K081 | 91 | 100
K066 | 91 | 100
K056 | 90 | 100
K094 | 90 | 100
K004 | 88 | 100
K003 | 87 | 100
K089 | 87 | 100
K023 | 87 | 100
K155 | 86 | 100
K014 | 85 | 100
K052 | 84 | 100
K033 | 83 | 100
K071 | 83 | 100
K049 | 82 | 100
K104 | 82 | 100
K011 | 81 | 100
K030 | 80 | 100
K044 | 78 | 100
K077 | 78 | 100
K084 | 76 | 100
K006 | 75 | 100
K051 | 75 | 100
K093 | 73 | 100
K053 | 73 | 100
K043 | 73 | 100
K001 | 73 | 100
K022 | 72 | 100
K010 | 72 | 100
K041 | 71 | 100
K059 | 71 | 100
K154 | 71 | 100
K016 | 71 | 100
K025 | 71 | 100
K068 | 70 | 100
K036 | 70 | 100
K080 | 70 | 100
K110 | 69 | 100
K018 | 69 | 100
K073 | 69 | 100
K042 | 69 | 100
K086 | 69 | 100
K092 | 68 | 100
K008 | 67 | 100
K087 | 67 | 100
K028 | 65 | 100
K074 | 64 | 100
K024 | 62 | 100
K002 | 61 | 100
K100 | 61 | 100
K133 | 61 | 100
K064 | 61 | 100
K122 | 60 | 100
K037 | 60 | 100
K078 | 58 | 100
K108 | 58 | 100
K124 | 58 | 100
K096 | 57 | 100
K061 | 57 | 100
K063 | 56 | 100
K027 | 55 | 100
K136 | 50 | 100
K076 | 50 | 100
K117 | 50 | 100
K129 | 49 | 100
K102 | 47 | 100
K139 | 46 | 100
K075 | 45 | 100
K035 | 43 | 100
K065 | 43 | 100
K091 | 42 | 100
K107 | 41 | 100
K127 | 41 | 100
K126 | 40 | 100
K072 | 40 | 100
K169 | 39 | 100
K034 | 38 | 100
K161 | 38 | 100
K005 | 38 | 100
K098 | 38 | 100
K125 | 37 | 100
K131 | 36 | 100
K156 | 35 | 100
K121 | 35 | 100
K151 | 34 | 100
K147 | 34 | 100
K118 | 34 | 100
K123 | 34 | 100
K115 | 34 | 100
K135 | 33 | 100
K160 | 33 | 100
K145 | 33 | 100
K031 | 33 | 100
K050 | 33 | 100
K128 | 32 | 100
K142 | 32 | 100
K109 | 32 | 100
K111 | 32 | 100
K112 | 32 | 100
K152 | 31 | 100
K170 | 31 | 100
K132 | 30 | 100
K153 | 30 | 100
K146 | 29 | 100
K167 | 29 | 100
K138 | 28 | 100
K141 | 28 | 100
K140 | 28 | 100
K144 | 28 | 100
K113 | 27 | 100
K114 | 27 | 100
K120 | 27 | 100
K148 | 26 | 100
K130 | 26 | 100
K162 | 26 | 100
K157 | 26 | 100
K062 | 25 | 100
K150 | 25 | 100
K171 | 25 | 100
K134 | 25 | 100
K165 | 25 | 100
K106 | 25 | 100
K149 | 25 | 100
K163 | 23 | 100
K116 | 23 | 100
K026 | 23 | 100
K166 | 22 | 100
K119 | 22 | 100
K082 | 21 | 100
K168 | 21 | 100
K159 | 21 | 100
K137 | 19 | 100
K143 | 18 | 100
K021 | 16 | 100
K158 | 15 | 100
K015 | 13 | 100
K164 | 11 | 100
Total general | 11213 | 17100

## Cobre
Flota | (Todas)
Etiquetas de fila | Suma de Cobre | Suma de Límite Máximo Cobre
K046 | 1882 | 10
K031 | 227 | 10
K087 | 188 | 10
K089 | 177 | 10
K082 | 160 | 10
K090 | 156 | 10
K078 | 90 | 10
K026 | 82 | 10
K050 | 82 | 10
K092 | 81 | 10
K097 | 77 | 10
K086 | 77 | 10
K095 | 72 | 10
K040 | 66 | 10
K020 | 66 | 10
K032 | 60 | 10
K104 | 51 | 10
K017 | 42 | 10
K059 | 42 | 10
K003 | 40 | 10
K044 | 35 | 10
K062 | 33 | 10
K016 | 28 | 10
K110 | 27 | 10
K085 | 25 | 10
K045 | 25 | 10
K055 | 25 | 10
K079 | 23 | 10
K070 | 23 | 10
K015 | 22 | 10
K103 | 22 | 10
K080 | 22 | 10
K155 | 22 | 10
K129 | 21 | 10
K084 | 19 | 10
K049 | 18 | 10
K023 | 16 | 10
K069 | 14 | 10
K009 | 14 | 10
K067 | 13 | 10
K047 | 12 | 10
K010 | 12 | 10
K124 | 12 | 10
K118 | 11 | 10
K043 | 11 | 10
K039 | 11 | 10
K028 | 10 | 10
K060 | 10 | 10
K077 | 10 | 10
K088 | 10 | 10
K063 | 10 | 10
K105 | 9 | 10
K058 | 9 | 10
K033 | 9 | 10
K083 | 9 | 10
K066 | 8 | 10
K048 | 8 | 10
K035 | 8 | 10
K051 | 8 | 10
K004 | 7 | 10
K099 | 7 | 10
K029 | 7 | 10
K038 | 7 | 10
K101 | 7 | 10
K081 | 7 | 10
K139 | 7 | 10
K007 | 7 | 10
K161 | 7 | 10
K096 | 7 | 10
K057 | 6 | 10
K061 | 6 | 10
K133 | 6 | 10
K054 | 6 | 10
K008 | 6 | 10
K094 | 6 | 10
K076 | 6 | 10
K018 | 6 | 10
K006 | 6 | 10
K102 | 6 | 10
K013 | 5 | 10
K167 | 5 | 10
K107 | 5 | 10
K019 | 5 | 10
K091 | 5 | 10
K034 | 5 | 10
K053 | 4 | 10
K052 | 4 | 10
K012 | 4 | 10
K111 | 4 | 10
K132 | 4 | 10
K022 | 4 | 10
K030 | 4 | 10
K122 | 4 | 10
K014 | 4 | 10
K165 | 4 | 10
K001 | 4 | 10
K169 | 4 | 10
K159 | 3 | 10
K153 | 3 | 10
K024 | 3 | 10
K119 | 3 | 10
K027 | 3 | 10
K120 | 3 | 10
K162 | 3 | 10
K068 | 3 | 10
K170 | 3 | 10
K123 | 3 | 10
K154 | 3 | 10
K025 | 3 | 10
K156 | 3 | 10
K128 | 3 | 10
K037 | 3 | 10
K002 | 3 | 10
K163 | 3 | 10
K071 | 3 | 10
K098 | 3 | 10
K042 | 3 | 10
K072 | 3 | 10
K171 | 3 | 10
K074 | 3 | 10
K011 | 3 | 10
K114 | 2 | 10
K151 | 2 | 10
K100 | 2 | 10
K005 | 2 | 10
K157 | 2 | 10
K125 | 2 | 10
K166 | 2 | 10
K127 | 2 | 10
K149 | 2 | 10
K093 | 2 | 10
K109 | 2 | 10
K075 | 2 | 10
K113 | 2 | 10
K130 | 2 | 10
K164 | 2 | 10
K131 | 2 | 10
K168 | 2 | 10
K106 | 2 | 10
K148 | 2 | 10
K041 | 2 | 10
K150 | 2 | 10
K135 | 2 | 10
K152 | 2 | 10
K136 | 2 | 10
K056 | 2 | 10
K137 | 2 | 10
K158 | 2 | 10
K138 | 2 | 10
K160 | 2 | 10
K108 | 2 | 10
K115 | 2 | 10
K142 | 2 | 10
K117 | 2 | 10
K143 | 2 | 10
K036 | 2 | 10
K145 | 2 | 10
K064 | 2 | 10
K065 | 2 | 10
K121 | 2 | 10
K147 | 2 | 10
K146 | 2 | 10
K141 | 1 | 10
K073 | 1 | 10
K116 | 1 | 10
K021 | 1 | 10
K140 | 1 | 10
K112 | 1 | 10
K134 | 1 | 10
K126 | 1 | 10
K144 | 1 | 10
Total general | 4723 | 1710

## Plomo
Flota | UPA 400
Etiquetas de fila | Suma de Plomo | Suma de Límite Máximo Plomo
K090 | 144 | 20
K020 | 139 | 20
K046 | 117 | 20
K032 | 77 | 20
K044 | 70 | 20
K082 | 47 | 20
K062 | 44 | 20
K050 | 43 | 20
K089 | 42 | 20
K086 | 39 | 20
K095 | 38 | 20
K015 | 35 | 20
K040 | 27 | 20
K031 | 25 | 20
K028 | 25 | 20
K078 | 22 | 20
K059 | 22 | 20
K097 | 21 | 20
K016 | 19 | 20
K092 | 18 | 20
K104 | 16 | 20
K039 | 13 | 20
K088 | 12 | 20
K013 | 12 | 20
K009 | 11 | 20
K017 | 11 | 20
K087 | 10 | 20
K057 | 9 | 20
K085 | 8 | 20
K026 | 8 | 20
K045 | 8 | 20
K058 | 8 | 20
K063 | 8 | 20
K070 | 7 | 20
K023 | 6 | 20
K066 | 6 | 20
K055 | 6 | 20
K091 | 6 | 20
K061 | 6 | 20
K003 | 5 | 20
K047 | 5 | 20
K054 | 5 | 20
K034 | 5 | 20
K105 | 5 | 20
K076 | 5 | 20
K077 | 5 | 20
K064 | 4 | 20
K101 | 4 | 20
K098 | 4 | 20
K011 | 4 | 20
K083 | 4 | 20
K060 | 4 | 20
K033 | 4 | 20
K019 | 4 | 20
K099 | 4 | 20
K081 | 4 | 20
K007 | 4 | 20
K012 | 4 | 20
K048 | 3 | 20
K080 | 3 | 20
K069 | 3 | 20
K037 | 3 | 20
K008 | 3 | 20
K038 | 3 | 20
K010 | 3 | 20
K024 | 3 | 20
K103 | 3 | 20
K042 | 3 | 20
K001 | 3 | 20
K006 | 3 | 20
K051 | 3 | 20
K084 | 2 | 20
K049 | 2 | 20
K022 | 2 | 20
K075 | 2 | 20
K036 | 2 | 20
K025 | 2 | 20
K102 | 2 | 20
K018 | 2 | 20
K004 | 2 | 20
K079 | 2 | 20
K093 | 2 | 20
K056 | 2 | 20
K100 | 2 | 20
K029 | 2 | 20
K030 | 2 | 20
K035 | 1 | 20
K002 | 1 | 20
K014 | 1 | 20
K027 | 1 | 20
K068 | 1 | 20
K065 | 1 | 20
K072 | 1 | 20
K043 | 1 | 20
K071 | 1 | 20
K041 | 1 | 20
K067 | 1 | 20
K074 | 1 | 20
K005 | 1 | 20
K052 | 1 | 20
K096 | 0 | 20
K021 | 0 | 20
K073 | 0 | 20
K094 | 0 | 20
K053 | 0 | 20
Total general | 1351 | 2100

## Sodio
Flota | (Todas)
Etiquetas de fila | Suma de Sodio | Suma de Límite Máximo Sodio
K015 | 1937 | 50
K095 | 810 | 50
K092 | 645 | 50
K062 | 597 | 50
K046 | 329 | 50
K028 | 253 | 50
K089 | 241 | 50
K039 | 204 | 50
K059 | 200 | 50
K090 | 193 | 50
K078 | 190 | 50
K086 | 164 | 50
K050 | 150 | 50
K082 | 144 | 50
K087 | 138 | 50
K026 | 113 | 50
K016 | 109 | 50
K085 | 103 | 50
K103 | 94 | 50
K031 | 93 | 50
K023 | 85 | 50
K070 | 84 | 50
K084 | 84 | 50
K007 | 81 | 50
K045 | 79 | 50
K001 | 76 | 50
K102 | 75 | 50
K036 | 74 | 50
K013 | 73 | 50
K027 | 73 | 50
K014 | 71 | 50
K019 | 71 | 50
K067 | 70 | 50
K044 | 54 | 50
K076 | 46 | 50
K066 | 44 | 50
K077 | 44 | 50
K097 | 37 | 50
K034 | 35 | 50
K047 | 33 | 50
K155 | 25 | 50
K055 | 21 | 50
K088 | 18 | 50
K010 | 16 | 50
K012 | 12 | 50
K029 | 12 | 50
K051 | 11 | 50
K068 | 11 | 50
K129 | 11 | 50
K008 | 11 | 50
K080 | 10 | 50
K118 | 10 | 50
K040 | 10 | 50
K022 | 10 | 50
K083 | 10 | 50
K033 | 9 | 50
K004 | 9 | 50
K049 | 9 | 50
K063 | 9 | 50
K003 | 9 | 50
K091 | 9 | 50
K056 | 9 | 50
K038 | 9 | 50
K053 | 9 | 50
K071 | 9 | 50
K011 | 9 | 50
K035 | 8 | 50
K099 | 8 | 50
K054 | 8 | 50
K043 | 8 | 50
K122 | 8 | 50
K030 | 8 | 50
K002 | 8 | 50
K032 | 8 | 50
K020 | 8 | 50
K048 | 8 | 50
K042 | 8 | 50
K079 | 8 | 50
K024 | 8 | 50
K057 | 8 | 50
K096 | 7 | 50
K108 | 7 | 50
K017 | 7 | 50
K037 | 7 | 50
K069 | 7 | 50
K074 | 7 | 50
K018 | 7 | 50
K147 | 7 | 50
K105 | 7 | 50
K152 | 7 | 50
K025 | 7 | 50
K094 | 7 | 50
K060 | 7 | 50
K081 | 7 | 50
K009 | 6 | 50
K139 | 6 | 50
K132 | 6 | 50
K169 | 6 | 50
K073 | 6 | 50
K107 | 6 | 50
K124 | 6 | 50
K098 | 6 | 50
K135 | 6 | 50
K110 | 6 | 50
K104 | 6 | 50
K111 | 6 | 50
K041 | 6 | 50
K058 | 6 | 50
K093 | 6 | 50
K171 | 6 | 50
K112 | 5 | 50
K158 | 5 | 50
K148 | 5 | 50
K113 | 5 | 50
K162 | 5 | 50
K114 | 5 | 50
K144 | 5 | 50
K117 | 5 | 50
K052 | 5 | 50
K120 | 5 | 50
K160 | 5 | 50
K121 | 5 | 50
K165 | 5 | 50
K075 | 5 | 50
K141 | 5 | 50
K123 | 5 | 50
K146 | 5 | 50
K125 | 5 | 50
K153 | 5 | 50
K127 | 5 | 50
K156 | 5 | 50
K065 | 5 | 50
K159 | 5 | 50
K134 | 5 | 50
K161 | 5 | 50
K136 | 5 | 50
K163 | 5 | 50
K137 | 5 | 50
K166 | 5 | 50
K138 | 5 | 50
K140 | 5 | 50
K126 | 4 | 50
K143 | 4 | 50
K168 | 4 | 50
K170 | 4 | 50
K106 | 4 | 50
K130 | 4 | 50
K164 | 4 | 50
K006 | 4 | 50
K133 | 4 | 50
K131 | 4 | 50
K157 | 4 | 50
K149 | 4 | 50
K116 | 4 | 50
K150 | 4 | 50
K115 | 4 | 50
K151 | 4 | 50
K142 | 4 | 50
K109 | 4 | 50
K101 | 4 | 50
K154 | 4 | 50
K072 | 3 | 50
K021 | 3 | 50
K145 | 2 | 50
K128 | 2 | 50
K005 | 2 | 50
K061 | 2 | 50
K167 | 2 | 50
K064 | 2 | 50
K100 | 1 | 50
K119 | 1 | 50
Total general | 8854 | 8550

## Silicio
Flota | (Todas)
Etiquetas de fila | Suma de Silicio | Suma de Límite Máximo silicio
K070 | 40 | 20
K095 | 27 | 20
K020 | 26 | 20
K017 | 24 | 20
K092 | 24 | 20
K088 | 23 | 20
K103 | 23 | 20
K040 | 23 | 20
K052 | 23 | 20
K023 | 22 | 20
K133 | 22 | 20
K094 | 21 | 20
K054 | 21 | 20
K099 | 20 | 20
K046 | 20 | 20
K155 | 20 | 20
K060 | 20 | 20
K032 | 20 | 20
K042 | 19 | 20
K170 | 19 | 20
K153 | 19 | 20
K007 | 19 | 20
K039 | 19 | 20
K048 | 18 | 20
K044 | 18 | 20
K055 | 18 | 20
K035 | 17 | 20
K066 | 17 | 20
K104 | 17 | 20
K071 | 17 | 20
K011 | 17 | 20
K022 | 17 | 20
K097 | 17 | 20
K169 | 17 | 20
K058 | 17 | 20
K101 | 16 | 20
K026 | 16 | 20
K158 | 16 | 20
K038 | 16 | 20
K087 | 16 | 20
K059 | 15 | 20
K025 | 15 | 20
K090 | 15 | 20
K050 | 15 | 20
K165 | 15 | 20
K012 | 15 | 20
K075 | 15 | 20
K089 | 15 | 20
K086 | 15 | 20
K049 | 14 | 20
K018 | 14 | 20
K118 | 14 | 20
K008 | 14 | 20
K166 | 14 | 20
K009 | 14 | 20
K096 | 14 | 20
K064 | 14 | 20
K154 | 14 | 20
K065 | 14 | 20
K162 | 14 | 20
K078 | 14 | 20
K019 | 14 | 20
K079 | 14 | 20
K004 | 14 | 20
K013 | 14 | 20
K160 | 13 | 20
K045 | 13 | 20
K105 | 13 | 20
K072 | 13 | 20
K157 | 13 | 20
K077 | 13 | 20
K168 | 13 | 20
K057 | 13 | 20
K119 | 13 | 20
K080 | 13 | 20
K156 | 13 | 20
K082 | 13 | 20
K159 | 13 | 20
K031 | 13 | 20
K047 | 13 | 20
K171 | 13 | 20
K027 | 13 | 20
K016 | 13 | 20
K028 | 13 | 20
K001 | 12 | 20
K061 | 12 | 20
K033 | 12 | 20
K053 | 12 | 20
K084 | 12 | 20
K041 | 12 | 20
K163 | 12 | 20
K112 | 12 | 20
K150 | 12 | 20
K010 | 12 | 20
K083 | 12 | 20
K081 | 12 | 20
K085 | 12 | 20
K125 | 12 | 20
K161 | 12 | 20
K024 | 12 | 20
K051 | 12 | 20
K139 | 12 | 20
K147 | 12 | 20
K093 | 12 | 20
K127 | 11 | 20
K014 | 11 | 20
K136 | 11 | 20
K138 | 11 | 20
K056 | 11 | 20
K030 | 11 | 20
K129 | 11 | 20
K140 | 11 | 20
K063 | 11 | 20
K107 | 11 | 20
K100 | 11 | 20
K069 | 11 | 20
K002 | 11 | 20
K098 | 11 | 20
K029 | 11 | 20
K076 | 11 | 20
K074 | 11 | 20
K114 | 11 | 20
K115 | 11 | 20
K043 | 11 | 20
K108 | 11 | 20
K110 | 11 | 20
K005 | 10 | 20
K034 | 10 | 20
K068 | 10 | 20
K128 | 10 | 20
K122 | 10 | 20
K142 | 10 | 20
K067 | 10 | 20
K144 | 10 | 20
K117 | 10 | 20
K146 | 10 | 20
K121 | 10 | 20
K124 | 10 | 20
K167 | 10 | 20
K152 | 10 | 20
K006 | 10 | 20
K109 | 9 | 20
K120 | 9 | 20
K073 | 9 | 20
K036 | 9 | 20
K145 | 9 | 20
K037 | 9 | 20
K143 | 9 | 20
K111 | 9 | 20
K131 | 9 | 20
K141 | 9 | 20
K164 | 9 | 20
K113 | 9 | 20
K132 | 9 | 20
K091 | 9 | 20
K134 | 9 | 20
K003 | 9 | 20
K148 | 9 | 20
K135 | 8 | 20
K116 | 8 | 20
K123 | 8 | 20
K062 | 8 | 20
K130 | 8 | 20
K151 | 8 | 20
K126 | 8 | 20
K137 | 8 | 20
K102 | 8 | 20
K106 | 8 | 20
K021 | 8 | 20
K149 | 7 | 20
K015 | 4 | 20
Total general | 2291 | 3420