## 1. Propiedades imanes tipo
Características de imanes de neodimio tipo
Imanes en forma de anillo
Propiedad | Tipo 1 | Tipo 2 | Tipo 3
Diámetro exterior (mm) | 25 | 22 | 8
Diámetro interior (mm) | 9525 | 13 | 5
Altura (mm) | 4 | 5 | 7
Campo magnético remanente Br (T) | 1.17 – 1.20 | 1.17 – 1.20 | 1.17 – 1.20
Permeabilidad relativa | 7000 | 7000 | 7000
Imanes en forma de disco
Propiedad | Tipo 1 | Tipo 2 | Tipo 3 | Tipo 4
Diámetro (mm) | 25 | 7 | 10 | 10
Altura (mm) | 9 | 10 | 7 | 20
Campo magnético remanente Br (T) | 1.17 – 1.20 | 1.17 – 1.20 | 1.17 – 1.20 | 1.17 – 1.20
Permeabilidad relativa | 7000 | 7000 | 7000 | 7000
Imanes en forma de bloque
Propiedad | Tipo 1 | Tipo 2 | Tipo 3 | Tipo 4
Largo (mm) | 41 | 32 | 25 | 25
Ancho (mm) | 21 | 19 | 14 | 9
Altura (mm) | 10 | 6 | 4 | 4
Campo magnético remanente Br (T) | 1,33 – 1,36 | 1.17 – 1.20 | 1.17 – 1.20 | 1.17 – 1.20
Permeabilidad relativa | 7000 | 7000 | 7000 | 7000

## 2. Caracteris. físicas imanes
Imanes en forma de anillo |  |  | Características
Material |  |  | NdFeB
Grado |  |  | N35
Diámetro exterior [mm] |  |  | 25
Diámetro interior [mm] |  |  | 9525
Altura [mm] |  |  | 4
Campo magnético remanente Br | Br Min [T] |  | 1.17
| Br Max [T] |  | 1.2
Permeabilidad relativa |  |  | 7000
Fuerza coercitiva bHc | bHc Min [kA/m] |  | 860
| bHc Max [kA/m] |  | 900
Máxima temperatura de trabajo [°C] |  |  | 80
Imanes en forma de disco |  |  | Características
Material |  |  | NdFeB
Grado |  |  | N35
Diámetro [mm] |  |  | 25
Altura [mm] |  |  | 9
Campo magnético remanente Br | Br Min [T] |  | 1.17
| Br Max [T] |  | 1.2
Permeabilidad relativa |  |  | 7000
Fuerza coercitiva bHc | bHc Min [kA/m] |  | 860
| bHc Max [kA/m] |  | 900
Máxima temperatura de trabajo [°C] |  |  | 80
Imanes en forma de bloque |  |  | Características
Material |  |  | NdFeB
Grado |  |  | N45
Largo [mm] |  |  | 41
Ancho [mm] |  |  | 21
Altura [mm] |  |  | 10
Campo magnético remanente Br |  | Br Min [T] | 1.33
|  | Br Max [T] | 1.36
Permeabilidad relativa |  |  | 7000
Fuerza coercitiva bHc | bHc Min [kA/m] |  | 924
| bHc Max [kA/m] |  | 955
Máxima temperatura de trabajo [°C] |  |  | 80

## 3. Valores de J para bobinas
| Zona Derecha de la bobina |  |  |  | Zona Izquierda de la bobina
| Densidad de corriente externa en +/-Z [kA/m^2] | Angulo [°] | Densidad de corriente externa en X [A/m^2] | Densidad de corriente externa en Y [A/m^2] | Densidad de corriente externa en +/-Z [kA/m^2] | Angulo [°] | Densidad de corriente externa en X [A/m^2] | Densidad de corriente externa en Y [A/m^2]
Bobina 1 | 911903 | 105 | -71992.02 | 914745.42 | 911903 | -95 | 71992.02 | -914745.42
Bobina 2 | 911903 | 75 | 351140.36 | 847727.83 | 911903 | -125 | -351140.36 | -847727.83
Bobina 3 | 911903 | 45 | 697728.74 | 595916.64 | 911903 | -155 | -697728.74 | -595916.64
Bobina 4 | 911903 | 15 | 892221.35 | 214203.39 | 911903 | -185 | -892221.35 | -214203.39
Bobina 5 | 911903 | -15 | 892221.35 | -214203.39 | 911903 | 185 | -892221.35 | 214203.39
Bobina 6 | 911903 | -45 | 697728.74 | -595916.64 | 911903 | 155 | -697728.74 | 595916.64