## Hoja1
INDICE DE CONDICION DEL PAVIMENTO
PAVIMENTO DE CONCRETO HIDRAULICO
Exploracion de la condicion superficial por unidades de muestreo
Ramal |  | AVENIDA CARACAS CON CALLE 39
Seccion |  | SECCION 001
Fecha de Inspeccion |  | 2015-07-05 |  |  |  | Daño | Nivel de Severidad | Cantidades Parciales | Total (m2) | Densidad (%) | Valor Deducido |  | ITERACIÓN | VALORES DEDUCIDOS | [9 empty] | TOTAL | q | CDV
Abscisa Inicial |  | K0+000 | [10 empty] | 1 | 22.5 | 8 | 0.9 | 0.8 | 0.7 | 0.7 | 0.5 | 0.4 | 0.3 | 0.1 | 34.9 | 2 | 28
Abscisa Final |  | K0+020 |  |  |  | 1 | L | 0,3X2 0,3X2.7 0,3X1,8 0,3X2 0,3X2.6 0.3X2 | 3.114 | 2.224286 | 0.3 | 8.117347 | 2 | 22.5 | 8 | 0.9 | 0.8 | 0.7 | 0.7 | 0.5 | 0.4 | 0.3 | 2 | 36.8 | 2 | 29
Area de muestreo (m2) |  | 7.0 m X 20 m |  |  |  | 2 | H | 0,1X0,2 0,1X0,4 0,4X0,5 0.5X1 0,6X0,7 | 1.2 | 0.8571429 | 22.5 |  | 3 | 22.5 | 8 | 0.9 | 0.8 | 0.7 | 0.7 | 0.5 | 0.4 | 2 | 2 | 38.5 | 2 | 30
Inspeccion por |  | Ingrid Sanabria - Jeison Fino |  |  |  | 3 | H | 0,9X1 0,4X1,7 1X1,50 1X1 0,6X1 | 4.68 | 3.342857 | 0.9 |  | 4 | 22.5 | 8 | 0.9 | 0.8 | 0.7 | 0.7 | 0.5 | 2 | 2 | 2 | 40.1 | 2 | 32
[6 empty] | 5 | H | 0,02X3 0,3X2.5 0,1X3 0,3X3.5 | 2.16 | 1.542857 | 0.4 |  | 5 | 22.5 | 8 | 0.9 | 0.8 | 0.7 | 0.7 | 2 | 2 | 2 | 2 | 41.6 | 2 | 32.5
No. | Daño | Un. | No. | Daño | Un. | 6 | H | 0,5X3,5 0,1X3 0,2X3,80 | 2.81 | 2.007143 | 8 |  | 6 | 22.5 | 8 | 0.9 | 0.8 | 0.7 | 2 | 2 | 2 | 2 | 2 | 42.9 | 2 | 34.5
1 | Blow Up/ Bucking | m2 | 11 | Pulimento de Agregados | m2 | 9 | M | 3,5X4 | 14 | 10 | 0.7 |  | 7 | 22.5 | 8 | 0.9 | 0.8 | 2 | 2 | 2 | 2 | 2 | 2 | 44.2 | 2 | 36
| Grieta transversal |  |  | Repeticiones de cargas de transito |  | 11 | H | 3,5X5 1,5X2 3,5X3 2X4 3.5X2 | 47 | 33.57143 | 0.7 |  | 8 | 22.5 | 8 | 0.9 | 2 | 2 | 2 | 2 | 2 | 2 | 2 | 45.4 | 2 | 36
2 | Grieta de Esquina | m2 | 12 | Popouts | m2 | 13 | M | 0,7X1.5 | 1.1 | 0.7857143 | 0.8 |  | 9 | 22.5 | 8 | 2 | 2 | 2 | 2 | 2 | 2 | 2 | 2 | 46.5 | 2 | 37
| Grieta en intercepcion de losas |  |  | Pavimento que se desprende |  | 18 | M | 0,8X0,10 0,6X0,15 | 0.2 | 0.1428571 | 0.1 |  | 10 | 22.5 | 2 | 2 | 2 | 2 | 2 | 2 | 2 | 2 | 2 | 40.5 | 1 | 32
3 | Losa Dividida | m2 | 13 | Bombeo | m2 | 19 | H | 0,6X2 0,55X0,5 0,7X2 0,4X0,55 0,2X0,60 | 3.215 | 2.296429 | 0.5
| Losa dividida en 3 o 4 pedazos |  |  | Expulsión del material de la losa |  |  |  | TOTAL AREA CON ALGUN TIPO DE DAÑO | 79.479
4 | Grieta de Durabilidad | m2 | 14 | Punzonamiento | m2 | [12 empty] | PCI =100-37= 63 = FAIR (JUSTO)
| Expansion por agregados |  |  | Losa rota en pedazos
5 | Escala | m2 | 15 | Cruce de Via Ferrea | m2
| Diferencia de nivel entre losas |  |  | Depresiones alrededor de los rieles
6 | Sello de Junta | m2 | 16 | Desconchamiento | m2
| Acumulacion de roca entre losas |  |  | Red de grietas superficiales
7 | Desnivel Carril | m2 | 17 | Grietas de Retraccion | m2
| Erosion de la berma |  |  | Grietas capilares
8 | Grietas Lineales | m2 | 18 | Descascaramiento de Esquina | m2
| Division de la losa en 2 o 3 pedazos |  |  | Rotura superficial en la esquina
9 | Parcheo Grande | m2 | 19 | Descascaramiento de Junta | m2
| Reemplazar por material nuevo |  |  | Rutura superficial en la junta
10 | Parcheo Pequeño | m2
Reemplazar por material nuevo